## 首页
检 验 报 告
检验编号(NO.) |  | WTTC25020339
客户提供信息 | 委托单位 |  | 北京意厉维纺织品有限公司 |  |  |  | 委托人 | 芦宇
| 地址 |  | /
| 生产单位 |  | / |  |  |  | 安全类别/样品等级 | B类/优等品
| 产品名称 |  | 面料
| 商标 |  | SCABAL |  |  |  | 规格/型号 | /
| 货/款/色号 |  | 1501413
检验类别 |  |  | 委托送样 |  | 委托日期 |  | 2025-02-27
检测及判定依据 | 国家强制标准 |  | GB 18401-2010《国家纺织产品基本安全技术规范》/B类
| 产品标准 |  | GB/T 26382-2024《精梳毛织品》/优等品
检验结果及结论
依据标准检验(测)，样品所检项目检验检测结果详见下页。
[6 empty] | 签 发 日 期: |  | 2025-03-04
备注 | 无
批准： |  |  |  | 审核： |  |  | 编制：
声明：1. 委托检验仅对来样负责。客户提供的信息（包括样品信息），本机构不对其真实性负责。实施实验室活动的日期从委托日期始至签发日期止。 2. 报告无编制、审核、批准人签章无效，涂改无效，未加盖本机构“检验检测专用章”无效。 3. 未经本机构批准，不得复制（全文复制除外）报告或证书。复制报告未重新加盖本机构“检验检测专用章”或检验单位公章无效。 4. 除非客户要求，本报告检测结果及符合性判定不考虑测量结果的不确定度。 5. 对检验报告若有异议，应当于收到报告之日起15日内向检验单位提出，逾期不予受理。 地址：北京市朝阳区朝阳北路175号。
Note on A1: 未名称: //js.beforecell sheet.LoadScript("/Codet/Reports/Excel2.js"); var task = contract.GetReportItems(); var tasks=resetReportItems(task,null); var allSelfs=new Array(); for(let i = 0;i<reportIntegrates.count;i++){ allSelfs.push(reportIntegrates[i]); }

## 附页-样品1
检 验 报 告
检验编号(NO.) |  | WTTC25020339
检验项目 |  | 方法标准 |  | 技术要求 | 检测结果 |  | 单项判定
编号/样品名称 |  | 面料 |  |  |  | 样品粘贴处：/
样品描述 |  | 机织 |  | 样品数量 | 1套
纤维含量(%) |  | FZ/T 01057.2-2007 FZ/T 01057.3-2007 FZ/T 01057.4-2007 |  | — | 绵羊毛 100 | 绵羊毛 100 | —
甲醛含量(mg/kg) |  | GB/T 2912.1-2009 |  | ≤75 | 未检出 | 未检出 | 符合
幅宽(cm) | 幅宽 | GB/T 4666-2009 |  | — | 156（1.56m） | 156（1.56m） | —
单位质量 | 单位面积质量(g/m2) | FZ/T 20008-2015 |  | — | 187.4 | 187.4 | —
| 延米重量(g/m) |  |  | — | 292.3 | 292.3
纤维直径 | 平均直径(μm) | GB/T 10685-2007 |  | — | 16.43 | 16.43 | —
| 标准差(μm) |  |  | — | 2.69 | 2.69
| 变异系数(%) |  |  | — | 16.37 | 16.37
耐磨性能 | 耐磨次数(次) | GB/T 21196.2-2007 |  | — | ＞20000 | ＞20000 | —
备注 |  | 甲醛（分光光度法）检出限为20mg/kg。纤维直径：在95%的置信水平下，试验平均直径置信区间为16.43±0.22μm。
------结束------
Note on A1: 未名称: //js.beforecell sheet.LoadScript("/Codet/Reports/Excel2.js"); var allSelfs=new Array(); for(let i = 0;i<reportIntegrates.count;i++){ allSelfs.push(reportIntegrates[i]); } if(allSelfs.length<=0){ sheet.Delete(); } var self=allSelfs.shift(); var sample={}; var details=[]; var tasks=[]; if(self){ details=self.ReportItems; sample=self.Sample; } tasks=resetReportItems2(details,null);

## Sheet1
检验报告
检验编号(NO.)： | WTTC25020339
1#样品：
2#样品：
3#样品：
4#样品：
Note on A6: 作者: //js if(tagedImages.length<=0){ current.MergeTo(7,8); current.DeleteRow(); current.Quit(); }
Note on A8: 作者: //js if(tagedImages.length<=0){ current.RowHidden=true; }
Note on A10: 作者: //js if(tagedImages.length<=0){ current.RowHidden=true; }
Note on A12: 作者: //js if(tagedImages.length<=0){ current.RowHidden=true; }